## отчет
Министерство по дорожному хозяйству, транспорту и связи Республики Карелия
казенное учреждение Республики Карелия "Управление автомобильных дорог Республики Карелия" (КУ РК "Управтодор РК")
«УТВЕРЖДАЮ» Начальник КУ РК "Управтодор РК" ___________ П.В. Дегтярев
«____»______________2021
ОТЧЕТ
о выполнении работ по диагностике автомобильной дороги общего пользования регионального или межмуниципального значения Республики Карелия
«Юростров- Райгуба»
Код: 2152668
Петрозаводск 2021 г.
СОДЕРЖАНИЕ
Введение | [5 empty] | 3
Методика проведения измерений | [5 empty] | 3
Оценка состояния покрытия проезжей части | [5 empty] | 5
Приложение 1 - Документы о поверке и калибровке средств измерения | [5 empty] | 7
Приложение 2 - Ведомость дефектов покрытия | [5 empty] | 11
Приложение 3 - Ведомость показателей продольной ровности покрытия | [5 empty] | 16
2
ВВЕДЕНИЕ
Отчет о выполнении работ по диагностике автомобильной дороги общего пользовнаия регионального или межмуниципального значения Республики Карелия и оценке технического состояния, составлен силами КУ РК "Управтодор РК", проводился по следующим показателям: 1. Видеосъемка (видео-фото фиксация) состояния покрытия проезжей части по направлению полос движения с оценкой наличия наиболее характерных дефектов на однородных участках. Выявление участков, находящихся в неудовлетворительном техническом состоянии. Оценка фактического состояния покрытия. 2. Определение показателя продольной ровности по полосам наката дорожного покрытия. 3. Измерение поперечной ровности (колейности) по полосам наката дорожного покрытия (на характерных участках). 4. Выявление участков, находящихся в неудовлетворительном техническом состоянии по показателю ровности покрытия.
Все работы выполнены на основании следующих документов: - ГОСТ 33101-2014 "Дороги автомобильные общего пользования. Покрытия дорожные. Методы измерения ровности";
ГОСТ 32825-2014 "Дороги автомобильные общего пользования. Дорожные покрытия. Методы измерения геометрических размеров повреждений";
- ГОСТ Р 50597-2017 "Дороги автомобильные и улицы. Требования к эксплуатационному состоянию, допустимому по условиям обеспечения безопасности дорожного движения. Методы контроля";
- ГОСТ Р 56925-2016 "Дороги автомобильные и аэродромы. Методы измерения неровностей оснований и покрытий";
- ОДМ 218.4.039-2018 "Рекомендации по диагностике и оценке технического состояния автомобильных дорог".
МЕТОДИКА ПРОВЕДЕНИЯ ИЗМЕРЕНИЙ
Система определения продольной ровности.
Продольная ровность дорожного покрытия проводится по европейской методике (International Roughness Index - международный индекс ровности, IRI) по двум полосам наката профилометром, состоящим из четырех акселерометрических датчиков, которые закреплены к элементам кузова и подвески. Профилометр обеспечивает измерение продольной ровности покрытия дороги при скорости движения лаборатории до 80 км/ч с шагом измерений 125 мм. При измерении определяется суммарное перемещение неподрессоренной части кузова относительно подрессоренной части кузова лаборатории. Показатель ровности измерялся на всем протяжении участка.
3
Система определения поперечной ровности
Система определения поперечной ровности на базе лазерно–оптического сканера (ЛОС) - предназначена для измерения высотных отметок точек поперечного профиля на полосе шириной до 3,75м. Полученная информация позволяет определять наличие и глубину колеи на обследуемом участке автомобильных дорог, а так же, будучи обработанной совместно с данными системы измерения геометрических параметров - получать цифровую модель покрытия, которая в свою очередь может быть использована для решения проектных задач и экспорта в САПР. Оборудование определяет наличие колейности покрытия по полосам движения
Принцип действия состоит в определении поперечного профиля следа лазерного излучателя на покрытии автомобильной дороги.
Система видеосъёмки автомобильных дорог
4
Видеосъемка обследуемых участков дорог осуществляется в прямом и обратном направлениях по полосам движения с учетом технической категории дороги. Видеосъемка осуществляется цифровыми видеокамерами высокого разрешения, размером кадра 1920х1600 точек: с привязкой видеокадров к километражу и абсолютной системе координат, обеспечивает чтение текстовой информации на дорожных знаках, определение линейных и площадных размеров элементов автомобильной дороги. Видеосъемка выполняется лабораторией, оборудованной тремя видеокамерами с расширенным динамическим диапозоном, с общим углом захвата видеокамер 180⁰ в горизонтальной плоскости на скорости до 70км/ч. Возможный шаг видеосъемки от 1 м. Система позволяет фиксировать и оценивать состояние дорожного полотна и элементов обустройства дороги.
Измерительное оборудование, входящее в состав дорожной лаборатории "КП-514 РДТ", имеет свидетельства о метрологической поверке и сертификаты о калибровки, которые отражены в Приложении 1.
ОЦЕНКА СОСТОЯНИЯ ПОКРЫТИЯ ПРОЕЗЖЕЙ ЧАСТИ
Настоящий отчет включает в себя результаты работ по инструментальной диагностике
автомобильной дороги общего пользования регионального или межмуниципального значения Республики Карелия:
«Юростров- Райгуба»
Категория а/д: | V
Протяженность: | 4,693 км
Продольная ровность проезжей части определяется инструментально при однократном проезде передвижной дорожной лаборатории по автомобильной дороге. По результатам измерений вычисляется международный показатель продольной ровности дорожного покрытия IRI.
Повреждения поверхности проезжей части (выбоины, колейность, продольные волны, разрушенный слой покрытия, неровности от некачественного ремонта, в том числе, возле люков колодцев) фиксируются с помощью видеосъёмки одновременно с определением ровности проезжей части. Повреждения фиксируются по всей ширине проезжей части прямого и обратного направления каждого 100 метрового участка автомобильной дороги. Участок дороги, на котором зафиксированы повреждения, находится в ненормативном состоянии. Фиксацию повреждений (дефектов) проезжей части сводим в Приложение 2.
На обследуемом участке дороги присутствует покрытие: переходного типа (км 0+000 - км 4+693)
Измерение показателя продольной ровности сводим в Приложение 3.
ЗАКЛЮЧЕНИЕ:
По результатам измерений показателя продольной ровности, в нормативном состоянии находятся участки дороги с общей длиной 0,1 км, что составляет 2,13% от общей протяженности.
По результатам фиксации повреждений (дефектов) проезжей части, в нормативном состоянии находятся участки дороги с общей длиной 4,693 км, что составляет 100% от общей протяженности.
5
Таким образом, по двум показателям (ровности и дефектам) в нормативном состоянии находятся следующие участки дороги, общей протяженностью 0,1 км., что составляет 2,13% от общей протяженности:
| Адрес начала участка |  | Адрес конца участка |  | Протяжен-ность, м
| км | + | км | +
| 0 | 600 | 0 | 700 | 100
| ИТОГО: |  |  |  | 100
6

## Приложение 1
Приложение 1

## Приложение 2
Приложение 2
Ведомость дефектов покрытия
Код дороги |  | 2152668
Наименование дороги |  | Юростров- Райгуба
Начало дороги км + м |  | 0+000
Конец дороги км + м |  | 4+693
Длина дороги |  | 4.693
Статус дороги |  | Общего пользования регионального или межмуниципального значения
Адрес начала участка, км+м | Адрес конца участка, км+м | Длина участка, м | Код дефектов |  | Оценка в баллах
|  |  | Прямое направление | Обратное направление | Прямое направление |  | Обратное направление
0+000 | 0+100 | 100 | 4 | 4 | 4,3 |  | 4,3
0+100 | 0+200 | 100 | 4 | 4 | 4,3 |  | 4,3
0+200 | 0+300 | 100 | 4 | 4 | 4,3 |  | 4,3
0+300 | 0+400 | 100 | 4 | 4 | 4,3 |  | 4,3
0+400 | 0+500 | 100 | 4 | 4 | 4,3 |  | 4,3
0+500 | 0+600 | 100 | 4 | 4 | 4,3 |  | 4,3
0+600 | 0+700 | 100 | 4 | 4 | 4,3 |  | 4,3
0+700 | 0+800 | 100 | 4 | 4 | 4,3 |  | 4,3
0+800 | 0+900 | 100 | 4 | 4 | 4,3 |  | 4,3
0+900 | 1+000 | 100 | 4 | 4 | 4,3 |  | 4,3
1+000 | 1+100 | 100 | 4 | 4 | 4,3 |  | 4,3
1+100 | 1+200 | 100 | 4 | 4 | 4,3 |  | 4,3
1+200 | 1+300 | 100 | 4 | 4 | 4,3 |  | 4,3
1+300 | 1+400 | 100 | 4 | 4 | 4,3 |  | 4,3
1+400 | 1+500 | 100 | 4 | 4 | 4,3 |  | 4,3
1+500 | 1+600 | 100 | 4 | 4 | 4,3 |  | 4,3
1+600 | 1+700 | 100 | 4 | 4 | 4,3 |  | 4,3
1+700 | 1+800 | 100 | 4 | 4 | 4,3 |  | 4,3
1+800 | 1+900 | 100 | 4 | 4 | 4,3 |  | 4,3
1+900 | 2+000 | 100 | 4 | 4 | 4,3 |  | 4,3
2+000 | 2+100 | 100 | 4 | 4 | 4,3 |  | 4,3
2+100 | 2+200 | 100 | 4 | 4 | 4,3 |  | 4,3
2+200 | 2+300 | 100 | 4 | 4 | 4,3 |  | 4,3
2+300 | 2+400 | 100 | 4 | 4 | 4,3 |  | 4,3
2+400 | 2+500 | 100 | 4 | 4 | 4,3 |  | 4,3
2+500 | 2+600 | 100 | 4 | 4 | 4,3 |  | 4,3
2+600 | 2+700 | 100 | 4 | 4 | 4,3 |  | 4,3
2+700 | 2+800 | 100 | 4 | 4 | 4,3 |  | 4,3
2+800 | 2+900 | 100 | 4 | 4 | 4,3 |  | 4,3
2+900 | 3+000 | 100 | 4 | 4 | 4,3 |  | 4,3
3+000 | 3+100 | 100 | 4 | 4 | 4,3 |  | 4,3
3+100 | 3+200 | 100 | 4 | 4 | 4,3 |  | 4,3
3+200 | 3+300 | 100 | 4 | 4 | 4,3 |  | 4,3
3+300 | 3+400 | 100 | 4 | 4 | 4,3 |  | 4,3
3+400 | 3+500 | 100 | 4 | 4 | 4,3 |  | 4,3
3+500 | 3+600 | 100 | 4 | 4 | 4,3 |  | 4,3
3+600 | 3+700 | 100 | 4 | 4 | 4,3 |  | 4,3
3+700 | 3+800 | 100 | 4 | 4 | 4,3 |  | 4,3
3+800 | 3+900 | 100 | 4 | 4 | 4,3 |  | 4,3
3+900 | 4+000 | 100 | 4 | 4 | 4,3 |  | 4,3
4+000 | 4+100 | 100 | 4 | 4 | 4,3 |  | 4,3
4+100 | 4+200 | 100 | 4 | 4 | 4,3 |  | 4,3
4+200 | 4+300 | 100 | 4 | 4 | 4,3 |  | 4,3
4+300 | 4+400 | 100 | 4 | 4 | 4,3 |  | 4,3
4+400 | 4+500 | 100 | 4 | 4 | 4,3 |  | 4,3
4+500 | 4+600 | 100 | 4 | 4 | 4,3 |  | 4,3
4+600 | 4+693 | 100 | 4 | 4 | 4,3 |  | 4,3
Примечание:
Участки автомобильной дороги, на которых зафиксированы повреждения, с бальной оценкой менее "4" находятся в ненормативном состоянии.
По результатам фиксации повреждений (дефектов) проезжей части, в нормативном состоянии находятся участки дороги с общей длиной 4,693 км, что составляет 100% от общей протяженности.
Таблица видов и кодов дефектов покрытия
Вид дефекта | [6 empty] | Оценка в баллах | Код дефекта
1 | [6 empty] | 2 | 3
Без дефектов и поперечные одиночные трещины на расстоянии более 40 м (для переходных покрытий отсутствие дефектов) | [6 empty] | 5 | 1
Поперечные одиночные трещины (для переходных покрытий отдельные выбоины) на расстоянии 20–40 м между трещинами | [6 empty] | 4.9 | 2
То же на расстоянии 10–20 м | [6 empty] | 4.6 | 3
Поперечные редкие трещины (для переходных покрытий выбоины) на расстоянии 8–10 м | [6 empty] | 4.3 | 4
То же 6–8 м | [6 empty] | 3,9 (3,5)* | 5
То же 4–6 м | [6 empty] | 3,6 (2,5)* | 6
Поперечные частые трещины на расстоянии между соседними трещинами 3–4 м | [6 empty] | 3.2 | 7
То же 2–3 м | [6 empty] | 2.9 | 8
Тоже 1–2 м | [6 empty] | 2.6 | 9
Продольная центральная трещина | [6 empty] | 4.5 | 10
Продольные боковые трещины | [6 empty] | 3.5 | 11
Одиночная сетка трещин на площади до 10 м с крупными ячейками (сторона ячейки более 0,5 м) | [6 empty] | 3 | 12
Одиночная сетка трещин на площади до 10 м с мелкими ячейками (сторона ячейки менее 0,5 м) | [6 empty] | 2.5 | 13
Густая сетка трещин на площади до 10 м | [6 empty] | 2 | 14
Сетка трещин на площади более 10 м при относительной площади, занимаемой сеткой, 30 % – 10 % | [6 empty] | 2.3 | 15
То же 60-30 % | [6 empty] | 1.9 | 16
То же 90-60 % | [6 empty] | 1.6 | 17
Просадки (пучины) при относительной пло-щади просадок 20 % – 10 % | [6 empty] | 1.2 | 18
То же 50 % – 20 % | [6 empty] | 0.9 | 19
То же более 50 % | [6 empty] | 0.5 | 20
Проломы дорожной одежды (вскрывшиеся пучины) при относительной площади, занимаемой проломами, 10 % – 5 % | [6 empty] | 1.2 | 21
То же 30 % – 10 % | [6 empty] | 0.9 | 22
То же более 30 % | [6 empty] | 0.5 | 23
Одиночные выбоины на покрытиях, содержащих органическое вяжущее (расстояние между выбоинами более 20 м) | [6 empty] | 4.5 | 24
Отдельные выбоины на покрытиях, содержащих органическое вяжущее (расстояние между выбоинами 10–20 м) | [6 empty] | 3.5 | 25
Редкие выбоины в тех же случаях (расстояние 4–10 м) | [6 empty] | 2.7 | 26
Частые выбоины в тех же случаях (расстояние 1–4 м) | [6 empty] | 2.2 | 27
Карты заделанных выбоин, залитые трещины | [6 empty] | 3 | 28
Поперечные волны, сдвиги | [6 empty] | 2.4 | 29
Колейность при средней глубине колеи 20–30 мм | [6 empty] | 3,0 - 4,0 | 30
Колейность при средней глубине колеи 30–40 мм | [6 empty] | 2,5 - 3,0 | 31
Колейность при средней глубине колеи 40–50 мм | [6 empty] | 2,0 - 2,5 | 32
Колейность при средней глубине колеи 50–70 мм | [6 empty] | 1,8 - 2,0 | 33
*Примечание - дорожные одежды переходного типа

## Приложение 3
Приложение 3
Ведомость показателей продольной ровности покрытия
Код дороги |  |  | 2152668
Наименование дороги |  |  | Юростров- Райгуба
Начало дороги км + м |  |  | 0+000
Конец дороги км + м |  |  | 4+693
Длина дороги |  |  | 4.693
Статус дороги |  |  | Общего пользования регионального или межмуниципального значения
Адрес начала участка, км+м | Адрес конца участка, км+м | Показатель ровности покрытия на полосах (IRI) | [7 empty] | Наихуд-ший показа-тель ровно-сти | Норма-тив | Протяженность, м
|  | 1 | 2 | 3 | 4 | 5 | 6 | 7 | 8
0+000 | 0+100 | 16.88 | [7 empty] | 16.88 | 8 | 100
0+100 | 0+200 | 13.23 | [7 empty] | 13.23 | 8 | 100
0+200 | 0+300 | 13.69 | [7 empty] | 13.69 | 8 | 100
0+300 | 0+400 | 10.48 | [7 empty] | 10.48 | 8 | 100
0+400 | 0+500 | 16.95 | [7 empty] | 16.95 | 8 | 100
0+500 | 0+600 | 8.24 | [7 empty] | 8.24 | 8 | 100
0+600 | 0+700 | 7.8 | [7 empty] | 7.8 | 8 | 100
0+700 | 0+800 | 17.59 | [7 empty] | 17.59 | 8 | 100
0+800 | 0+900 | 17.06 | [7 empty] | 17.06 | 8 | 100
0+900 | 1+000 | 16.77 | [7 empty] | 16.77 | 8 | 100
1+000 | 1+100 | 24.09 | [7 empty] | 24.09 | 8 | 100
1+100 | 1+200 | 21 | [7 empty] | 21 | 8 | 100
1+200 | 1+300 | 19.68 | [7 empty] | 19.68 | 8 | 100
1+300 | 1+400 | 20.21 | [7 empty] | 20.21 | 8 | 100
1+400 | 1+500 | 12.26 | [7 empty] | 12.26 | 8 | 100
1+500 | 1+600 | 9.16 | [7 empty] | 9.16 | 8 | 100
1+600 | 1+700 | 10.54 | [7 empty] | 10.54 | 8 | 100
1+700 | 1+800 | 8.28 | [7 empty] | 8.28 | 8 | 100
1+800 | 1+900 | 9.7 | [7 empty] | 9.7 | 8 | 100
1+900 | 2+000 | 12.73 | [7 empty] | 12.73 | 8 | 100
2+000 | 2+100 | 11.01 | [7 empty] | 11.01 | 8 | 100
2+100 | 2+200 | 26.19 | [7 empty] | 26.19 | 8 | 100
2+200 | 2+300 | 25.05 | [7 empty] | 25.05 | 8 | 100
2+300 | 2+400 | 27.38 | [7 empty] | 27.38 | 8 | 100
2+400 | 2+500 | 15.65 | [7 empty] | 15.65 | 8 | 100
2+500 | 2+600 | 16.48 | [7 empty] | 16.48 | 8 | 100
2+600 | 2+700 | 18.2 | [7 empty] | 18.2 | 8 | 100
2+700 | 2+800 | 20.3 | [7 empty] | 20.3 | 8 | 100
2+800 | 2+900 | 19.12 | [7 empty] | 19.12 | 8 | 100
2+900 | 3+000 | 16.65 | [7 empty] | 16.65 | 8 | 100
3+000 | 3+100 | 11.49 | [7 empty] | 11.49 | 8 | 100
3+100 | 3+200 | 11.14 | [7 empty] | 11.14 | 8 | 100
3+200 | 3+300 | 18.2 | [7 empty] | 18.2 | 8 | 100
3+300 | 3+400 | 8.81 | [7 empty] | 8.81 | 8 | 100
3+400 | 3+500 | 25.75 | [7 empty] | 25.75 | 8 | 100
3+500 | 3+600 | 16.83 | [7 empty] | 16.83 | 8 | 100
3+600 | 3+700 | 22.34 | [7 empty] | 22.34 | 8 | 100
3+700 | 3+800 | 14.68 | [7 empty] | 14.68 | 8 | 100
3+800 | 3+900 | 17.25 | [7 empty] | 17.25 | 8 | 100
3+900 | 4+000 | 27.99 | [7 empty] | 27.99 | 8 | 100
4+000 | 4+100 | 19.69 | [7 empty] | 19.69 | 8 | 100
4+100 | 4+200 | 24.74 | [7 empty] | 24.74 | 8 | 100
4+200 | 4+300 | 20.01 | [7 empty] | 20.01 | 8 | 100
4+300 | 4+400 | 19.78 | [7 empty] | 19.78 | 8 | 100
4+400 | 4+500 | 20.6 | [7 empty] | 20.6 | 8 | 100
4+500 | 4+600 | 23.97 | [7 empty] | 23.97 | 8 | 100
4+600 | 4+693 | 22.3 | [7 empty] | 22.3 | 8 | 100
Предельно-допустимый показатель продольной ровности покрытия для переходного типа дорожной одежды V технических категорий автомобильных дорог - 8,0
По результатам измерений показателя продольной ровности, в нормативном состоянии находятся участки дороги с общей длиной 0,1 км, что составляет 2,13% от общей протяженности.